## Kodra 1000D
KODRA 1000D PU60gr
| Состав ткани | 100% Нейлон
| Состав покрытия | 100% Полиуретан
| Поверхностная плотность | г/м2 | 320
| Толщина | мм | 0.53
| Число нитей на дюйм | шт | 35x25
| Водонепроницаемость | мм вод. ст. | 600
| Разрывная нагрузка | Н | по основе: 2270
по утку: 1870
| Удлинение при разрыве | % | по основе: 37
по утку: 48
| Раздирающая нагрузка | Н | по основе: 166
по утку: 137
* В таблице приведены средние значения характеристик.
В зависимости от пигмента (цвета) ткани эти значения могут варьироваться.