## P TAFFETA 190T PU 1000mm
P/TAFFETA 190T PU 1000mm
Поверхностная плотность | г/м2 | 73
Толщина | мм | 0.09
Число нитей на дюйм | шт | 95x76
Водонепроницаемость | мм вод. ст. | 5000
Разрывная нагрузка | Н | по основе: 578
по утку: 225
Удлинение при разрыве | % | по основе: 16
по утку: 16
Раздирающая нагрузка | Н | по основе: 12
по утку: 15