## POLY 450D
POLY 450D PU80gr R/S
Поверхностная плотность | г/м2 | 273
Толщина | мм | 0.46
Число нитей на дюйм | шт | 57х38
Водонепроницаемость | мм вод. ст. | 2000
Разрывная нагрузка | Н | по основе: 2270
по утку: 1380
Удлинение при разрыве | % | по основе: 37
по утку: 29
Раздирающая нагрузка | Н | по основе: 59
по утку: 78