## Kodra 1000D
ООО «АСТК» АДРЕС: 140060, РОССИЯ, МОСКОВСКАЯ обл., г. ЛЮБЕРЦЫ р-он, пос. ОКТЯБРЬСКИЙ, ул. ЛЕНИНА, д.47 Тел/phone: (963)768-27-41, 768-27-42, 768-27-43 E-mail: icetex@gmail.com web site: www.ice-tex.ru
DOKDO - 30D RESCUE
| Состав ткани | 100% Нейлон
| Состав покрытия | Без покрытия
|  |  | Минимально допустимое значение | Максимально допустимое значение
| Ширина | см | 155 | 165
| Поверхностная плотность | г/м2 | 38 | 42
| Воздухопроницаемость | Ft3/Ft2/min | 0 | 3
| Удлинение | % | по основе: 20 | по основе: 30
|  |  | по утку: 20 | по утку: 35
| Разрывная нагрузка | Н/5см | по основе: 350 | по основе: 450
|  |  | по утку: 350 | по утку: 430
| Раздирающая нагрузка | Н | по основе: 30 | по основе: 45
|  |  | по утку: 30 | по утку: 45
* В таблице приведены средние значения характеристик.
В зависимости от пигмента (цвета) ткани эти значения могут варьироваться.