## EH-NO2211-D TB013(T)
EH-NO2211D/TB013(T)
Поверхностная плотность | г/м2 | 270
Толщина | мм | 0.29
Прочность сварного шва | кг/3см | 20
Разрывная нагрузка | Н | по основе: 1058
по утку: 931
Удлинение при разрыве | % | по основе: 50
по утку: 45
Раздирающая нагрузка | Н | по основе: 20
по утку: 29