## Recsystem
Recwater Acrylic 100% PU
| Поверхностная плотность | г/м2 | 600
| Толщина | мм | 0.68
| Водонепроницаемость | мм вод. ст. | Непроницаема
| Разрывная нагрузка | Н | по основе: 1800
по утку: 800
| Удлинение при разрыве | % | по основе: 23
по утку: 22
| Раздирающая нагрузка | Н | по основе: 40
по утку: 20
* В таблице приведены средние значения характеристик.
В зависимости от пигмента (цвета) ткани эти значения могут варьироваться.