## P_Taf_Silicon+PU_R_S
P/TAFFETA 190T R/S(4x4) SILICON+PU2000mm
Поверхностная плотность | г/м2 | 100
Толщина | мм | 0.11
Число нитей на дюйм | шт | 108x83
Водонепроницаемость | мм вод. ст. | 3000
Разрывная нагрузка | Н | по основе: 657
по утку: 510
Удлинение при разрыве | % | по основе: 20
по утку: 26
Раздирающая нагрузка | Н | по основе: 20
по утку: 20