## P_Taf R_S Silicon
P/TAFFETA 190T BOTH SIDE SILICON R/S
Поверхностная плотность | г/м2 | 74
Толщина | мм | 0.1
Число нитей на дюйм | шт | 114х86
Водонепроницаемость | мм вод. ст. | 6000
Разрывная нагрузка | Н | по основе: 686
по утку: 568
Удлинение при разрыве | % | по основе: 31
по утку: 30
Раздирающая нагрузка | Н | по основе: 88
по утку: 108