## P_Taf Silicon
P/TAFFETA 190T BOTH SIDE SILICON
Поверхностная плотность | г/м2 | 69
Толщина | мм | 0.09
Число нитей на дюйм | шт | 101x80
Водонепроницаемость | мм вод. ст. | 8000
Разрывная нагрузка | Н | по основе: 627
по утку: 353
Удлинение при разрыве | % | по основе: 27
по утку: 21
Раздирающая нагрузка | Н | по основе: 88
по утку: 108