## Taffeta Silver WHITE
P/TAFFETA 190T WR PU SILVER WHITE
Поверхностная плотность | г/м2 | 67
Водонепроницаемость | мм вод. ст. | 3000
Разрывная нагрузка | Н | по основе: 627
по утку: 314
Удлинение при разрыве | % | по основе: 21
по утку: 15
Раздирающая нагрузка | Н | по основе: 14
по утку: 15